## Tabelle1
Beschreibung | Werkstoff | Werkstoff | Chemische Zusammensetzung (Richtanalyse, MA %) | [7 empty] | KSB-Werk- stoff-Schlüs-sel- zahl | Mechanisch-technologische Eigenschaften
Handelsname | Kurzname | Nr. | [9 empty] | (Richtwerte)
[13 empty] | 0,2 Dehn- grenze | Zugfestig- keit | Bruch- dehnung | Kerbschl.- arbeit
|  |  | C | Si | Mn | Cr | Ni | Mo | Cu | Sonstige |  | Härte | N/mm² | N/mm² | % | J(ISO-V)
Gusseisensorten und Stahlguss
Unlegierter Stahlguss | GP240GH+N | 1.0619+N | 0.2 | 0.5 | 0.7 | £0,3 |  |  |  |  | 2351 |  | ³240 | ³420 | ³22 | ³24
| A216 GR WCB |  | ≤0,30 | ≤0,60 | ≤1,00 | ≤0,50 | ≤0,50 | ≤0,20 | ≤0,30 |  | 2355 |  | ³250 | 485-655 | ³22
| GS-17CrMoV5-11 | 1.7706 | 0,15-0,20 | 0,30-0,60 | 0,50-0,80 | 1,2-1,5 |  | 0,90-1,10 |  |  | 2420 |  | ³440 | 590-780 | ³15 | ³27
| SA352M GR LCB |  | ≤0,30 | ≤0,60 | ≤1,00 | ≤0,50 | ≤0,50 | ≤0,20 | ≤0,30 |  | 2502 |  | ³240 | 450 - 620 | ³24 | ³35
Legiertes Gusseisen | GG-20 Ni 2,5 |  | 3,1-3,7 | 1,5-2,0 | 0,5-0,8 |  | 2,0-3,0 |  |  |  | 1902 | 150-230 HB |  | ³ 200
| GG-20 Ni 3,5 |  | 3,1-3,7 | 1,5-2,0 | 0,5-0,8 |  | 3,0-4,0 |  |  |  | 1905 | 150-230 HB |  | ³ 200
Grauguss | GJL-200 | JL1030 | 3,3-3,5 | 1,8-2,0 | 0,6-0,9 | [5 empty] | 1803 |  |  | 200 - 300
| GJL-250 | JL 1040 | [8 empty] | 1821 |  |  | ³250
Sphäroguss | GJS-400-15 | JS 1030 | [8 empty] | 1876 |  | ³250 | ³400 | ³15
| GJS-400-18-LT | JS 1025 | [8 empty] | 1877 |  | ³250 | ³400 | ³18 | ³12
ERN | GGL-NiMo7-7 | - | 3.2 | 1.8 | 0.7 |  | 1.8 | 0.7 |  |  | 1930 | ³300 HV 50 |  |  |  | -
NORIHARDâ NH 15 3 | GX250CrMo15-3 | - | 2.6 | 0.6 | 0.7 | 15 |  | 2.6 |  |  | 1941 | 750-1000 HV 50 |  | ³600
EN-GJN-HB555(XCR14) |  |  | 1,8 - 3,6 | ≤1,00 | 0,5 - 1,5 | 14,0 - 18,0 | ≤2,00 | ≤3,00 | ≤1,20 |  | 2882 | ³550 HB
NORILOYâ NL 25 2 | GX170CrMo25-2 | NL 25.2 | 1.7 | £1,0 | £1,0 | 25 |  | 2 |  |  | 2878 | ³500 HV 50 |  | ³400
NORICROMâ | GX150CrNiMoCu41-6-2 | 1.4475 | 1.5 | £1,0 | £1,0 | 40.5 | 6 | 2.5 | £1,2 | N | 2711 | ³350 HV 50 |  | ³500
Nichtrostender und hochlegierter Stahlguss |  | Maximale Stückgewichte: 2500 kg
Chromstahlguss | GX8CrNi13 | 1.4008 | £0,10 | £1,0 | £1,0 | 13 | 1.5 | £0,5 |  |  | 2676 | ³170 HB | ³440 | ³590 | ³15 | ³27
| G-X20Cr14 G | 1.4027 | 0,16-0,23 | £1,0 | £1,0 | 12,5-14,5 | £1,0 |  |  |  | 2602 | 170-240 HB | ³440 | 590-790 | ³12
| A217 und A743 GR CA-15 |  | £0,15 | £1,5 | ≤1,00 | 11,5 – 14,0 | ≤1,00 | ≤0,50 |  |  | 3046 | £241 HB | ³620 | ³450 | ³18 | ³30
Martensitischer Stahlguss | GX4CrNi13-4 | 1.4317 | £0,06 | £1,0 | £1,0 | 13 | 4 | £0,7 |  |  | 2729 | ³240 HB | ³550 | ³760 | ³15 | ³50
| G-X22CrMoV12-1 | 1.4931 | 0,20-0,26 | 0,10-0,40 | 0,50-0,80 | 11,3-12,2 | 0,7-1,0 | 1,0-1,2 |  |  | 1415 |  | ³540 | 740-880 | ³15 | ³21
| A352 und A743 GR CA6NM |  | £0,06 | £1,0 | £1,0 | 11,5 – 14,0 | 3,5-4,5 | 0,4-1,0 |  |  | 3044 |  | ³550 | 760-930 | ³15 | ³35
| A487 GR CA6NM Class A und B |  | £0,06 | £1,0 | £1,0 | 11,5 – 14,0 | 3,5-4,5 | 0,4-1,0 | ≤0,50 |  | 3029 |  | ³550 | 760-930 | ³15 | ³35
Austenitischer Stahlguss | GX5CrNiMoNb19-11 | 1.4552 | £0,06 | £1,5 | £1,5 | 19 | 10 |  |  | Nb³8x%C | 2810 | ³130 HB | ³175 | ³440 | ³25 | ³40
| GX5CrNiMoNb19-11-2 | 1.4581 | £0,06 | £1,5 | £1,5 | 19 | 11.5 | 2.3 |  | Nb³8x%C | 2820 | ³130 HB | ³185 | ³440 | ³25 | ³40
| GX5CrNi19-10 | 1.4308 | £0,07 | £1,5 | £1,5 | 19 | 10 |  |  |  | 2700 | ³130 HB | ³175 | ³440 | ³30 | ³60
| GX5CrNiMo19-11-2 | 1.4408 | £0,07 | £1,5 | £1,5 | 19 | 11 | 2.5 |  |  | 2750 | ³130 HB | ³185 | ³440 | ³30 | ³60
| X2CrNi19-11 | 1.4306 | £0,03 | £1,0 | £2,0 | 18,0-20,0 | 10,0-12,5 |  |  |  | 1510 |  | ³180 | 460-680 | ³45 | ³85
| G-X8CrNiN26-7 | 1.4347 | £0,08 | £1,5 | £1,5 | 25,0-27,0 | 5,5-7,5 |  |  |  | 2710 |  | ³420 | 590-790 | ³20 | ³30
| G-X40CrNiMo27-5 | 1.4464 | 0,30-0,50 | £2,0 | £1,5 | 26,0-28,0 | 4,0-6,0 | 2,0-2,5 |  |  | 2791 | 230-300 HB
| A351 und A743 GR CF3M |  | £0,03 | £1,5 | £1,5 | 17,0-21,0 | 9,0-13,0 | 2,0-3,0 |  |  | 1744 |  | ³205 | ³485 | ³30
| A351 und A743 GR CF8M |  | £0,08 | £1,5 | £1,5 | 18,0-21,0 | 9,0-12,0 | 2,0-3,0 |  |  | 1743 |  | ³205 | ³485 | ³30
| A351 und A743 GR CG3M |  | £0,03 | £1,5 | £1,5 | 18,0-21,0 | 9,0-13,0 | 3,0-4,0 |  |  | C004 |  | ³240 | ³515 | ³25
| A351 GR CG8M |  | £0,08 | £1,5 | £1,5 | 18,0-21,0 | 9,0-13,0 | 3,0-4,0 |  |  | C005 |  | ³240 | ³515 | ³25
| A351 GR CF3 |  | £0,03 | £2,0 | £1,5 | 17,0-21,0 | 8,0-12,0 | £0,5 |  |  | 1784 | ³140 HB | ³207 | ³483 | ³35
NORINOXâ | GX3CrNiMo19-11-2 | (1.4409) | £0,04 | £1,5 | £1,5 | 19 | 11 | 2.3 |  |  | 2715 | ³130 HB | ³210 | ³470 | ³30 | ³120
NORILIUMâ | GX3CrNiMoCu25-20-5 | (1.4539) | £0,03 | £1,0 | £2,0 | 20 | 25 | 4.5 | 1.5 | N | 2765 | ³130 HB | ³180 | ³440 | ³20 | ³60
NORICIDâ | GX3CrNiSiN20-13-5 | 9.4306 | £0,04 | 4.5 | 4.5 | 20 | 13 | £0,2 |  | N | 2872 | ³200 HB | ³300 | ³600 | ³30 | ³80
Duplexstahlguss | GX3CrNiMoCuN24-6-2-3 NORIDURâ | 1.4593 | £0,04 | £1,5 | £1,5 | 25 | 6.5 | 2.5 | 3 | N | 2745 | ³200 HB | ³450 | ³650 | ³23 | ³60
| GX3CrNiMoCuN24-6-5 NORICLORâ | 1.4573 | £0,04 | £1,0 | £1,0 | 24 | 5.5 | 5 | 2 | N | 2747 | ³200 HB | ³480 | ³690 | ³22 | ³50
| A890 und A995 GR 1B |  | £0,04 | £1,0 | £1,0 | 24,5-26,5 | 4,7-6,0 | 1,7 - 2,3 | 2,7 - 3,3 |  | 3039 |  | ³483 | ³689 | ³16
| A995 GR 3A |  | £0,06 | £1,0 | £1,0 | 24,0-27,0 | 4,0-6,0 | 1,75-2,50 |  |  | C116 |  | ³448 | ³655 | ³25
| A890 und A995 GR 5A |  | £0,03 | £1,0 | £1,5 | 24,0-26,0 | 6,0-8,0 | 4,0-5,0 |  |  | 8380 |  | ³517 | ³689 | ³18
Gusslegierungen auf Kupferbasis |  | Maximale Stückgewichte: 1800 kg
|  |  | Cu | Ni | Al | Sn | Fe | Si | Mn | Sonstige |  | Härte | N/mm² | N/mm² | % | J(ISO-V)
Zinnbronze | CuSn10-C-GS | CC480K-GS | 89 | £2,0 |  | 10 | £0,2 |  |  | Pb£1,0; Zn£0,5 | 3910 | ³70 HB | ³130 | ³250 | ³18
Aluminiumbronze | CuAl10Fe5Ni5-C-GS | CC333G-GS | ³76,0 | 5.2 | 10 |  | 4.5 |  | 3 | Summe £0,8 | 4091 | ³140 HB | ³250 | ³600 | ³13